## SYTEC TerraSmart
Böschungssicherungssystem SYTEC TerraSmart
100 |  | Böschungssicherung,
Erosions- und Steinschlagschutz,
Ufer- und Kolkschutz
| 0.1 | Für Produkteevaluation sowie
Projektierungs- und Baustellensupport:
SYTEC Bausysteme AG
Neuenegg BE
Tel. 031 980 14 14
200 |  | Material liefern und einbauen für das
Stützsystem bei Damm-
schüttungen und Böschungs-
sicherungen, mit Ablad im
Bereich der Baustelle.
| 0.1 | Erosionsschutz zu SYTEC TerraSmart | m²
| 0.11 | Erosionsschutz mit verrotbaren Naturfasermatten
für nachträgliche Ansaat
Ausmass: m²
| 0.111 | Kokosgewebe SYTEC K-Tex 400
Rohstoff: Kokos
Flächengewicht 400 g/m²
|  | Rollengrösse 2.00 x 50 m | m²
| 0.112 | Kokosgewebe SYTEC K-Tex 700
Rohstoff: Kokos
Flächengewicht 700 g/m²
|  | Rollengrösse 2.00 x 50 m | m²
| 0.113 | Jutegewebe SYTEC J-Tex
Rohstoff: Jute
Flächengewicht 500 g/m²
|  | Bündelgrösse 1.22 x 50 m | m²
| 0.114 | Holzwolle SYTEC W-Tex 260
FSC®-zertifiziert
Rohstoff: Holz
Flächengewicht 260 g/m²
Rollengrösse 2.40 x 50 m
|  | Ausmass: m² | m²
| .120 | Befestigungsmaterial
für Erosionsschutz
Ausmass: Stück
| .121 | SYTEC U-Krampen
|  | Masse 6 x 200 mm | Stk
| .122 | SYTEC U-Krampen
|  | Masse 6 x 300 mm | Stk
| .123 | SYTEC J-Anker
|  | Masse 10 x 350 mm | Stk
| .124 | SYTEC BioLock
FSC®-zertifiziert
Masse 10 x 20 x 300 mm
|  | Holzpflock aus Buche mit Querdübel | Stk
| .200 | Permanenter Steinschlagschutz mit Drahtgeflecht
| .210 | Steinschlagschutznetz, hexagonal aus doppelt-
gedrilltem Drahtgeflecht, aluzinkbeschichtet.
| .211 | Steinschlagschutznetz SYTEC ES
Drahtdurchmesser 2.7 mm
Maschenweite, hexagonal 6 x 8 cm
Zugfestigkeit längs min. 50 kN/m
Dehnung l / q min. 10 / 10 %
Rollengrösse 2.0 x 25 / 50 m
|  | Ausmass: m² | m²
| .212 | Steinschlagschutznetz SYTEC ES
Drahtdurchmesser 3.0 mm
Maschenweite, hexagonal 8 x 10 cm
Zugfestigkeit längs min. 55 kN/m
Dehnung l / q min. 10 / 10 %
Rollengrösse 2.0 x 25 / 50 m
|  | Ausmass: m² | m²
| .220 | Steinschlagschutznetz, hexagonal aus doppelt-
gedrilltem Drahtgeflecht, mit integriertem
Metallgitternetz, aluzinkbeschichtet.
| .221 | Steinschlagschutznetz SYTEC ES Metal
- Drahtgeflecht
Drahtdurchmesser 2.7 mm
Maschenweite, hexagonal 8 x 10 cm
Zugfestigkeit längs nom. 50 kN/m
Dehnung l / q min. 10 / 10 %
- Metallgitternetz
Drahtdurchmesser 0.7 mm
Maschenweite, hexagonal 16 x 16 mm
Rollengrösse 2.0 x 50 m
|  | Ausmass: m² | m²
| .230 | Steinschlagschutznetz, rhomboid aus
hochfestem Stahldraht, aluzinkbeschichtet.
| .231 | Steinschlagschutznetz SYTEC ES Flex
Drahtdurchmesser 2.0 mm
Maschenweite, rhomboid 10.1 x 17.5 cm
Zugfestigkeit längs nom. 53 kN/m
Zugfestigkeit Stahldraht nom. 1770 N/mm²
Rollengrösse 3.90 x 30 m
|  | Ausmass: m² | m²
| .240 | Steinschlagschutznetz, rhomboid aus
hochfestem Stahldraht, aluzinkbeschichtet,
mit integriertem Raumgitter für nachträgliche
Begrünungen auf durchwurzelungsfähigem
Untergrund.
| .241 | Steinschlagschutznetz SYTEC ES Flex Plus
- Drahtgeflecht
Drahtdurchmesser 2.0 mm
Maschenweite, rhomboid 10.1 x 17.5 cm
Zugfestigkeit längs nom. 53 kN/m
Zugfestigkeit Stahldraht nom. 1770 N/mm²
- Raumgitter
UV-stabilisiert
Rohstoff PP
Farbe braun
Masse min. 400 g/m²
Rollengrösse 3.90 x 30 m
|  | Ausmass: m² | m²
| .250 | Zusammenbinden der Netze maschinell mit
SYTEC Rundverschlussklammern oder
manuell mit Bindedraht.
| .251 | SYTEC Rundverschlussklammern
aluzinkbeschichtet
|  | Ausmass: Stück | Stk
| .252 | Bindedraht, verzinkt
|  | Ausmass: m' | m'
| 0.3 | Ankersystem zur Befestigung
des Steinschlagschutzes in
Lockergestein
| .310 | Seilankersytem für den Einsatz
in Lockergesteinböden
bestehend aus:
Netzplatte, Ankerseil und Ankerschuh
Einbau von Hand oder mittels
Motoreinschlagramme
| .311 | Seilanker SYTEC SmartLock S
Netzplatte Ø 100 mm, aluzinkbeschichtet
mit integriertem Spannverschluss
Einbindelänge 1000 mm
max. Betriebslast 400 kg
|  | Ausmass: Stück | Stk
| .312 | Seilanker SYTEC SmartLock L
Netzplatte Ø 150 mm,
aluzinkbeschichtet, grün plastifiziert
mit integriertem Spannverschluss
Einbindelänge 1500 mm
max. Betriebslast 1'250 kg
|  | Ausmass: Stück | Stk
| 0.4 | Begrünungssystem
| .410 | Installation pro Etappe
|  | Ausmass: Stück | Stk
| 0.42 | Mikrohumusierung SYTEC TerraGreen |  | Bem.: Begrünungsgarantie beinhaltet
|  | Samenmischung SYTEC Terra |  | eine Begrünungskontrolle, ggf.
|  | inkl. SYTEC Begrünungsgarantie |  | eine Nachbegrünung, Beratung
|  | Ausmass: m² begrünte Fläche | m² | durch Experten bei weiteren
Massnahmen
| .430 | Nasssaatbegrünung
SYTEC Natura Premium
100% Schweizer Samenmischung,
mit hoher Artenvielfalt
|  | Ausmass: m² | m²