## Geofiltergewebe SYTEC HF
Geofiltergewebe SYTEC HF
Funktion Filtern
100 |  | Geokunststoffe
Geokunststoffe nach Norm
SN 670 090 "Geokunststoffe; Grundnorm"
Verlegeart und Überlappung
nach Angabe Lieferant.
| 0.1 | Für Produkteevaluation sowie
Projektierungs- und Einbausupport:
SYTEC Bausysteme AG
Neuenegg BE
Tel. 031 980 14 14
200 |  | Geokunststoffe zum Filtern
und Trennen von Schichten
Liefern und Verlegen
| 0.1 | Geokunststoffe mit der Funktion Filtern
Geokunststoffe nach Norm VSS 70 241
"Geokunststoffe; Anforderungen für die
Funktionen Trennen, Filtern, Drainieren"
| 0.11 | Geofiltergewebe
| 0.111 | Geofiltergewebe SYTEC HF 180
Zugfestigkeit l / q min. 35.0 / 41.0 kN/m
Höchstzugkraftdehnung l / q min. 21 / 12 %
Öffnungsweite min. / max. 0.13 / 0.23 mm
Witterungsbeständigkeit min. 90 %
Oxidationsbeständigkeit min. 100 Jahre
Rollengrösse 5.25 x 100 m
Mindestüberlappung 0.30 m,
|  | bzw. 0.50 m bei unebenem Planum | m²
| 0.112 | Geofiltergewebe SYTEC HF 200
Zugfestigkeit l / q min. 45.0 / 29.0 kN/m
Höchstzugkraftdehnung l / q min. 14 / 12.5 %
Öffnungsweite min. / max. 0.14 / 0.26 mm
Witterungsbeständigkeit min. 80 %
Oxidationsbeständigkeit min. 100 Jahre
Rollengrösse 5.25 x 100 m
Mindestüberlappung 0.30 m,
|  | bzw. 0.50 m bei unebenem Planum | m²
| 0.113 | Geofiltergewebe SYTEC HF 360
Zugfestigkeit l / q min. 48 / 47 kN/m
Höchstzugkraftdehnung l / q min. 12.5 / 17 %
Öffnungsweite min. / max. 0.19 / 0.36 mm
Witterungsbeständigkeit min. 80 %
Oxidationsbeständigkeit min. 100 Jahre
Rollengrösse 5.25 x 100 m
Mindestüberlappung 0.30 m,
|  | bzw. 0.50 m bei unebenem Planum | m²
| 0.114 | Geofiltergewebe SYTEC HF 400
Zugfestigkeit l / q min. 25.1 / 18.3 kN/m
Höchstzugkraftdehnung l / q min. 13 / 14 %
Öffnungsweite min. / max. 0.30 / 0.50 mm
Witterungsbeständigkeit min. 80 %
Oxidationsbeständigkeit min. 100 Jahre
Rollengrösse 5.25 / 2.65 / 1.30 x 100 m
Mindestüberlappung 0.30 m,
|  | bzw. 0.50 m bei unebenem Planum | m²
| 0.115 | Geofiltergewebe SYTEC HF 1000
Zugfestigkeit l / q min. 43.0 / 42.0 kN/m
Höchstzugkraftdehnung l / q min. 14 / 14.5 %
Öffnungsweite min. / max. 0.70 / 1.30 mm
Witterungsbeständigkeit min. 80 %
Oxidationsbeständigkeit min. 100 Jahre
Rollengrösse 5.25 x 100 m
Mindestüberlappung 0.30 m,
|  | bzw. 0.50 m bei unebenem Planum | m²
| 0.116 | Geofiltergewebe SYTEC HF 1300
Zugfestigkeit l / q min. 15.7 / 15.0 kN/m
Höchstzugkraftdehnung l / q min. 22 / 20 %
Öffnungsweite min. / max. 0.90 / 1.69 mm
Witterungsbeständigkeit min. 60 %
Oxidationsbeständigkeit min. 100 Jahre
Rollengrösse 5.25 / 2.65 x 100 m
Mindestüberlappung 0.30 m,
|  | bzw. 0.50 m bei unebenem Planum | m²