## SYTEC Asphaltarmierung
Asphaltarmierung SYTEC Gridseal Patch
Funktion: Bewehren, Abdichten und Spannungsentlastung von Asphaltbelägen nach VSS 70 259a-NA
100 |  | Asphaltarmierung
| 0.1 | Für Produkteevaluation sowie
Projektierungs- und Einbausupport:
SYTEC Bausysteme AG
Neuenegg BE
Tel. 031 980 14 14
200 |  | Vorarbeiten
| 0.1 | Vorbereiten des Asphaltbelages,
für den Einbau der Apshaltarmierung,
gemäss Anforderungen Produktelieferant
Vorarbeiten zu Asphaltarmierung
| 0.11 | Reinigung der Belagsfläche
| 0.111 | Bestehenden Belag trocken reinigen
|  | maschinell oder von Hand | m²
| 0.112 | Bestehenden Belag nass, mittels Wasser- | m²
hochdruck, maschinell reinigen
| 0.12 | Risssanierung
| 0.121 | Reinigung der Risse mit Druckluft
(Heissluftlanze) und Verfüllen der Risse mit
|  | bituminöser Vergussmasse, (z.B. Typ KBH) | m'
| 0.13 | Ausgleichsschicht
| 0.131 | Vorspritzen mit polymermodifizierten
Bitumenemulsion (z.B. Bitex HCP 60%)
auf zu schiftende Fläche
|  | g/m² ………. | m²
| 0.132 | Asphaltbelag
Typ: ……….
Liefern und einbauen von Hand
|  | inkl. Warmhaltebehälter | to
| 0.133 | Asphaltbelag
Typ: ……….
Liefern und einbauen maschinell
|  | inkl. Warmhaltebehälter | to
300 |  | System SYTEC Gridseal Patch
Selbstklebende, lokale Asphaltarmierung
zur dauerhaften Sanierung und Abdichtung
von lokalen Belagsrissen, inkl. Haftvermittler
Mit den Funktionen Bewehren, Abdichten
und Spannungsentlastung nach VSS 70 259a-NA
| 0.1 | Liefern und Verlegen der Asphaltarmierung
auf saubere, trockene Belagsoberfläche
(eben oder gefräst)
gemäss Einbauvorschriften SYTEC
| 0.101 | Asphaltarmierung SYTEC Gridseal Patch |  | Lokale Anwendung
Rollengrösse 1.00 x 20 m'
stark selbstklebende Asphaltarmierung
zur Rissüberbrückung und Abdichtung,
bestehend aus:
- Gewobenes Glasfasergitter mit thermisch
stabiler Elastomer-Polymerbeschichtung
Schmelzpunkt min. 232 °C
Zugfestigkeit l / q min. 100 / 100 kN/m
Dehnung l / q max. 3 / 3 %
- integrierte Membrane (SAMI), min 1000 g/m²
stark selbstklebend
- Gitteröffnung 25 x 25 mm
- Witterungsbeständigkeit min. 80 %
- Alkali-Beständigkeit min. 60 %
- Einbaubeschädigung max. 10 %
Mindestüberlappung in Querrrichtung 0.10 m
und in Längsrichtung 0.05 m.
Andere Produkte sind als
Variante separat zu deklarieren.
Die Gleichwertigkeit zum aus-
geschriebenen System (inkl.
Funktionen Bewehren, Abdichten
und Spannungsentlastung) ist
|  | bei Submissionseingabe nachzuweisen. | m²
| .200 | Abwalzen der verlegten Asphaltarmierung mit
|  | Pneuradwalze, ein Walzgang ohne Wasser | m²